## Sheet1
PCB制板说明
订单信息
板名 | T2080PCIe
文件名 | t2080pcie_gerber0403.rar
文件格式与软件版本 | gerber (Cadence Allegro 16.6)
层数 | 10
基材 | High Tg FR4, Tg>165°C，Er≤4.2@1GHz, prefered 4.0
板厚 | 1.6mm
板尺寸 | 312(mm)x111.15(mm)
拼板尺寸 | 无
阻焊 | 绿色
丝印 | 白色（双面）
添加标记 | 无
表面处理 | 化学沉镍金，金手指部分电镀金
镀铜厚度 | 1OZ
过孔阻焊处理方式 | 按gerber文件处理
外形要求 | 数控铣，金手指部分倒角见附图
PCB测试 | 飞针测试
最小线宽/间距 | 4mil/4mil
最小过孔孔径 | 10mil
阻抗测试 | 需要做阻抗控制，精度10%以内，并提供阻抗测试报告
其他要求 | 重叠孖孔可更改为槽孔
层叠结构 | 如附图所示
|  | 层 | 阻抗类型 | 参考层 | 线宽/间距
|  | L1 | S50 | L2 | 5mil
|  |  | S40 | L2 | 7mil
|  |  | D95 | L2 | 4/7/4mil
|  |  | D90 | L2 | 4/6/4mil
|  |  | D80 | L2 | 5/5/5mil
|  |  | D75 | L2 | 5/4/5mil
|  | L3 | S50 | L2&L4 | 4mil
|  |  | S40 | L2&L4 | 6mil
|  |  | D95 | L2&L4 | 4/7/4mil
|  |  | D90 | L2&L4 | 4/6/4mil
|  |  | D80 | L2&L4 | 5/5/5mil
|  |  | D75 | L2&L4 | 5/4/5mil
|  | L6 | S40 | L5&L7 | 6mil
|  |  | D80 | L5&L7 | 5/5/5mil
|  | L8 | S50 | L7&L9 | 4mil
|  |  | S40 | L7&L9 | 6mil
|  |  | D95 | L7&L9 | 4/7/4mil
|  |  | D90 | L7&L9 | 4/6/4mil
|  |  | D80 | L7&L9 | 5/5/5mil
|  | L10 | S50 | L9 | 5mil
|  |  | D95 | L9 | 4/7/4mil
|  |  | D90 | L9 | 4/6/4mil